## Prüfplan_Verschlüsse
| Prüfplan - Bender | PPB - | 7419 | WSP |  | Änd.St. | Datum
| Fertigungsauftrag |  | WZ-Wechsel |  | Kundenanforderung | 1 | 2019-02-18
| Farbwechsel |  | WZ-Wartung-Rep. |  | Maßprüfung | 0 | 2018-04-04
| Materialwechsel |  | Parameteränderungen Prozess |  |  | Verschlusstypennummer
| Plattenumbauten |  |  |  |  | 6780
Hinweise : | Kritische Merkmale sind in der Fertigung zu beachten. |  |  |  |  | Zeichnungsnummer
* Probenbereitstellung für QS-Prüfraum (1 Schuss pro Fertigungsauftrag, Farb-/ Materialwechsel) (Anfang jedes Auftrags) Bei nötigen Sonderprüfungen durch QS 5 Schuss | [5 empty] | QA-6780-20MM
Spezifikation
Produktmerkmal
Haupt- Merkmal Rohstoff | 100
WEG- Prüfung MB5568 BorePure MB5568 |  | Vorgabe / Nennwert | Toleranz | Einheit | Dokumente / Vorlagen
Unter- Merkmal | 390
WEG- Prüfung Liner DF Sincera 300LB / LBM
Density |  | 953 - 958 | - | kg / m3 | RAW MATERIALS - SPECIFICATIONS Rev: 0 : FOR/ 0131
MFI |  | 0,65 - 0,95 | - | 190°C / 2,16kg | RAW MATERIALS - SPECIFICATIONS Rev: 0 : FOR/ 0131
Etylene Cont |  | - | - | - | -
Einschlüsse im Granulat |  | Visuell: Stichprobe 2 kg | ohne | - | Wareneingangsprüfung Rohmaterial AA5058 Rev 4
Feuchtigkeit |  | Visuell: Stichprobe 2 kg | ohne | - | Wareneingangsprüfung Rohmaterial AA5058 Rev 4
Farbton |  | - | - | - | Wareneingangsprüfung Rohmaterial AA5058 Rev 4
Beschädigungen |  | - | - | - | -
Kennzeichnungen |  | - | - | - | -
Liefermenge |  | Bestellung | - | - | -
1. Erststücksprüfung |  | Visuelle Prüfung |  | frei von Fehlern, keine Farbabweichungen
(durch Mitarbeiter Produktion)
Beginn neuer Fertigungsauftrag Farbwechsel Materialwechsel WZ-Wechsel WZ-Wartung-Rep. Prozessparameteränderungen Plattenumbauten Erststückfreigabe prüfen und dokumentieren |  | Verschlussgeometrie gemäß Kundenforderung |  | siehe Einzelmesswerte
|  | Verschlussgewicht gemäß Kundenforderung |  | 0.027 | #N/A
|  | Garantiebandfunktion gegeben (JA/NEIN) |  | Stege / Sollbruchstelle gerissen
|  | Stegreißkraft |  | z | #N/A
2. Probenentnahme und Bereitstellung der Rückstellmuster für QS-Prüfraum (durch Mitarbeiter Produktion)
3. Prüfungen im Prüfraum (durch hierfür qualifizierte Person): Schichtführer, Einrichter
Produktmerkmal |  | Vorgabe / Nennwert | Toleranz | Einheit | Prüfintervall
Prüfsystem / Prüfmethode
Einheit
Erststück dient als Referenzteil bis zum Ende des Auftrages
Wölbung/ Einzug/ Bombage |  | 0 | #N/A | mm | jede(r) |  | Farbwechsel Materialwechsel WZ-Wechsel WZ-Wartung-Rep. Prozessparameteränderungen QS Zyklusprüfung/ SWZ-Wartung
Messmaschine/ Prüfmittel | CMM taktil
[ mm ]
[CC]
Gewinde Durchmesser |  | 25.3 | #N/A | mm | jede(r) |  | Fertigungsauftrag Farbwechsel Materialwechsel WZ-Wechsel WZ-Wartung-Rep. Prozessparameteränderungen Plattenumbauten QS Zyklusprüfung/ SWZ-Wartung
Messmaschine/ Prüfmittel | CMM taktil
[ mm ] | [DE]
Olivendurchmesser (Dichtung) |  | z | #N/A | mm | jede(r) |  | Farbwechsel Materialwechsel WZ-Wechsel WZ-Wartung-Rep. Prozessparameteränderungen QS Zyklusprüfung/ SWZ-Wartung
Messmaschine/ Prüfmittel | CMM taktil
[ mm ] | [DS]
Gesamthöhe (einschl. Wölbung - falls vorh.) |  | 19.6 | #N/A | mm | jede(r) |  | Farbwechsel Materialwechsel WZ-Wechsel WZ-Wartung-Rep. Prozessparameteränderungen QS Zyklusprüfung/ SWZ-Wartung
Messmaschine/ Prüfmittel | CMM taktil
[ mm ] | [H]
Wandstärke |  | z | #N/A | mm | 1x pro Halbjahr
Messmaschine/ Prüfmittel | CMM taktil
[ mm ]
(QS-Prüfraum) | [WD]
Pressureblock Durchmesser |  | 25.9 | #N/A | mm | jede(r) |  | Farbwechsel Materialwechsel WZ-Wechsel WZ-Wartung-Rep. Prozessparameteränderungen QS Zyklusprüfung/ SWZ-Wartung
Messmaschine/ Prüfmittel | CMM taktil
[ mm ] | [DP]
Produktgewicht |  | 0.027 | #N/A | g | jede min. 10 Verschlüsse |  | Zyklusprüfung
Messmaschine/ Prüfmittel | Waage z 0,001
[ g ]
(QS-Prüfraum)
Stegreisskraft (GB-Trennung gemäß Kundenvorgabe) |  | z | #N/A | N | jede |  | Farbwechsel Materialwechsel WZ-Wechsel WZ-Wartung-Rep. Prozessparameteränderungen QS Zyklusprüfung/ SWZ-Wartung
Messmaschine/ Prüfmittel | Kraftmessdose
[ N ] | SC-Merkmal Zyklusprüfung
(QS-Prüfraum)
Faltenrockumkehrkraft |  | z | #N/A | N | jede |  | Zyklusprüfung/ SWZ-Wartung
Messmaschine/ Prüfmittel | Kraftmessdose
[ N ] | SC-Merkmal Zyklusprüfung
(QS-Prüfraum) nach 24h
Messergebnisse EC |  | 0 |  | + 30 - 0 | Prüfintervall gemäß CC, DE, DS, H, WD
Druckhaltekraft / (Dichtheit) |  | 0 | #N/A | bar | jede |  | Zyklusprüfung
Messmaschine/ Prüfmittel | DHFzPrüfgerät
[ bar ]
(QS-Prüfraum)
Linerdicke |  | 0.32 | #N/A | mm | 1x Jeder Liner pro Tag
Messmaschine/ Prüfmittel | Induktive Messtaster
[ mm ]
Liner Gewicht |  | 320 | #N/A | g | 1x Jeder Liner pro Tag
Messmaschine/ Prüfmittel | Waage z 0,001
[ g ]
J. Werner / | 2019-01-02 | B.Feldkamp / |  | 15.02.2019 | C Aubart
Erstellt/Datum |  |  | Geprüft/Datum |  | Freigegeben/Datum